## 计算方法汇总
方法名称 | 编号 | 实验标准 | 完成人 | 领取时间 | 完成时间
室内环境质量
土壤中氡浓度
室内环境
水泥搅拌桩[市政]
岩石
钢筋数量及间距
已建工程变形测量
在建工程变形测量
水泥土配合比[市政]
路面砖(国标) | LMG |  | 陈箭云 | 2019-09-09
防水卷材(市政)
砖[市政]
聚氯乙烯卷材地板
地毯、地毯衬垫
聚氨酯类防水涂料
壁纸
溶剂型防水涂料
溶剂型胶粘剂
水性胶粘剂
壁布、帷幕
砂[市政]
石子[市政]
蒸压灰砂砖[市政] |  |  | 陈箭云 | 2019-08-27 | 2019-09-05
加气砌块[市政]
路缘石
建筑材料放射性核素限量
人造木板及饰面人造木板
水性处理剂、水性涂料和水性腻子
混凝土外加剂（阻燃剂）
溶剂型涂料和溶剂型腻子
市政(道路)工程
混凝土氯离子含量[市政]
混凝土抗压(工地养护)[市政]
混凝土抗压(华星养护)[市政]
钢筋原材料复试[市政]
无侧限抗压
金属洛氏硬度
石灰水泥剂量
静载锚固试验
沥青混合料
沥青混合料配比
钢绞线
检查井盖、水箅
回弹模量(承载板)
回弹弯沉
挖坑法厚度
三米直尺平整度
平整度仪平整度
电缆导管
透水砖
环刀法
灌砂法[市政]
土壤理化性质检测
种植土土层厚度
稳定材料击实
沥青混合料芯样
沥青
现场CBR值
排气道
砂浆抗压[市政]
水泥[市政]
砂浆配合比[市政]
混凝土抗折[市政]
混凝土抗渗[市政]
混凝土配合比[市政]
钢筋原材料[市政]
钢筋焊接[市政]
钢筋焊接复试[市政]
管材复试
机械连接[市政]
机械连接复试[市政]
市政取芯
路面砖 |  |  | 陈箭云 | 2019-09-09
石子掺配
矿粉
砂(国标市政)
石子(国标市政)
土工
细集料（交通标准）
粗集料（交通标准）
无机结合料配比
其他
其它收费
其它检测项目
砂浆贯入法(市政)
管桩抗弯[市政]
金属材料
铝合金型材
止水带
锚栓拉拔[市政]
结构保护层[市政]
建筑板材
混凝土超声回弹
钢结构涂层厚度
混凝土取芯(市政)
建筑节能
建筑保温砂浆(原材料)
无机轻集料胶粘剂
建筑保温砂浆(同条件)
外墙外保温现场粘结强度
无机轻集料耐碱网布
胶粉聚苯颗粒(原材料)
胶粉聚苯颗粒(同条件)
岩棉板
热镀锌电焊网
胶粘剂
界面砂浆
抗裂砂浆
陶瓷砖胶粘剂
陶瓷砖填缝剂
节能玻纤网
膨胀珍珠岩
耐碱网布
节能取芯
塑料锚栓拉拔
XPS板
EPS板
门窗传热系数
围护结构传热系数
绝热材料导热
外保温系统
砌块导热系数
建筑玻璃
中空玻璃露点
泡沫玻璃绝热制品
门窗现场
XPS板复试
门窗传热系数复试
节能材料
混凝土排水管
塑料夹砂管
金属波纹管
桥梁用塑料波纹管
软式透水管
土工合成材料
塑料排水板
玻纤土工格栅
塑料土工格栅
电缆(电线)导体电阻
电线
混凝土抗压(工地养护)
界面剂
混凝土抗压(建科所养护)
石膏砌块
建筑工程材料
砂浆[2009标准]
预拌砂浆
专用砂浆
砂浆配合比
混凝土劈裂抗拉 |  |  | 陈箭云 | 2019-09-06 | 2019-09-09
混凝土轴心抗压 |  |  | 陈箭云 | 2019-09-06 | 2019-09-09
混凝土抗折 |  |  | 陈箭云 | 2019-09-06 | 2019-09-09
混凝土抗渗 |  |  | 陈箭云 | 2019-09-02 | 2019-09-06
硫磺胶泥
水泥搅拌桩
混凝土速凝剂
混凝土泵送剂
粒化高炉矿渣粉
灌浆料
砂浆、混凝土防水剂
混凝土配合比
预拌混凝土
水泥（新）
砂(国标)
砂(国标)复试
砂(行标)
石子(国标)
石子(国标)复试
石子(行标)
水泥化学分析
混凝土膨胀剂
砼收缩限制膨胀率
碱集料
灌浆料试块抗压
水泥土试块抗压
砖
烧结多孔砖和多孔砌块
混凝土多孔砖及空心砖
蒸压灰砂砖 |  |  | 陈箭云 | 2019-09-02 | 2019-09-06
粉煤灰砖
加气砌块
轻集料空心砌块
砼小型空心砌块
泡沫混凝土砌块
加气混凝土
混凝土用水
钢筋原材料
钢筋原材料复试
钢筋焊接
钢筋焊接复试
机械连接
套筒灌浆连接工艺检测
套筒灌浆连接验收检测
机械连接复试
碳素结构钢 |  |  | 陈箭云 | 2019-08-24 | 2019-09-05
钢管(国标)
钢管(国标)复检
扣件
大六角螺栓扭矩系数
扭剪型高强度螺栓连接
抗滑移系数
开关
插座
电线电缆
电工套管
管材
防水卷材
涂料
高分子防水卷材
铝合金门窗
PVC塑料窗
防水垫层
石灰
粉煤灰
建筑密封材料
外加剂
水泥土配合比
混凝土抗压弹性模量
硬化混凝土氯离子含量
灌砂法
压浆料试块
水稳层试块抗压
钢筋焊接网
建设工程结构
现场联系单
砂浆贯入法
混凝土回弹法
混凝土回弹(省标)
混凝土取芯
混凝土取芯(批量)
高强混凝土取芯
预制构件
楼板厚度
层高
锚栓拉拔按根
钢筋保护层
管桩抗弯
混凝土回弹-取芯法
混凝土氯离子含量
混凝土抗氯离子渗透
结构实体检测
外保温粘结强度复试
节能取芯复试
饰面砖粘结强度
门窗现场复试
超声回弹测强
路灯照度
接地电阻
混凝土结构取芯测强
粘结材料正拉粘结强度
轻型触探测基底承载力
钢塑土工格栅
路面构造深度
沥青路面渗水
路面摩擦系数
填充墙砌体植筋锚固力检测
高强回弹
混凝土结构后锚固抗拔力
地基基础
管道潜望镜检测
地基土圆锥动力触探试验
管道(CCTV检测)
周边建筑沉降、倾斜、裂缝监测
锚杆抗拔试验
基桩磁测井法
基桩地基静载试验
管带声纳检测
地基土标准贯入试验
基桩高应变法检测
水平位移、水位、应力监测
基桩成孔质量检测
真空度、分层沉降、空隙水压力
基桩低应变动测
地基
低应变动测
高应变动测
基桩声波透射
单桩水平静载
竖向抗拔静载
竖向抗压静载
地基土承载力
锚杆抗拔承载力
基桩钻芯法检测
原位轴压
饰面砖粘结强度复检
钢管[市政]
扣件[市政]
管材(市政)
电工套管[市政]

## ZDZD字段说明
字段名称 | 字段类型 | 中文备注 | 值说明
MUSTIN | int | 是否必输 0非必输 1必输
Match | int | 正则验证 0不验证 1验证全部匹配（忽略大小写）2验证全部匹配（不忽略大小写） 3验证非全部匹配（忽略大小写）4验证非全部匹配（不忽略大小写）
Pattern | string | 正则表达式
MatchErrorMessage | string | 匹配失败的错误提示信息
SJBMC | string | 所在表名称
ZDMC | string | 字段名称
ZDLX | string | 字段类型
ZDCD1 | int | 字段长度
ZDXZ | string | 字段性质
SY | string | 字段中文名称

## 碳素结构钢 JGG
SJBMC | ZDMC | ZDLX | ZDCD1 | SY | MUSTIN | Match | Pattern | MatchErrorMessage
MJGG | RECID | int | 9 | 记录识别号 | 0
MJGG | FJJJ | varchar | 250 | 复检结果 | 0
MJGG | FJJJ1 | varchar | 250 | 复检结果1 | 0
MJGG | FJJJ2 | varchar | 250 | 复检结果2 | 0
MJGG | SFFS | bit | 5 | 是否复试 | 0
MJGG | LWFS | bit | 5 | 冷弯复试 | 0
MJGG | FJJJ3 | varchar | 250 | 复检结果3 | 0
SJGG | CD | numeric | 12 | 原始标距(MM) | 0
SJGG | CJPJ | varchar | 12 | 冲击吸收平均值 | 0
SJGG | CJSY1 | varchar | 12 | 冲击吸收功值1 | 1
SJGG | CJSY2 | varchar | 12 | 冲击吸收功值2 | 1
SJGG | CJSY3 | varchar | 12 | 冲击吸收功值3 | 0
SJGG | CJZX | varchar | 12 | 冲击吸收最小值 | 0
SJGG | G_CJ | numeric | 12 | 要求冲击 | 0
SJGG | G_KLQD | numeric | 12 | 要求抗拉强度 | 0
SJGG | G_KLQD1 | numeric | 12 | 要求抗拉强度1 | 0
SJGG | G_LW | numeric | 12 | 要求冷弯 | 0
SJGG | G_LWWZ | varchar | 250 | 冷弯性能标准要求 | 0
SJGG | G_LWZJ | numeric | 12 | 冷弯直径D = X A | 0
SJGG | G_QFQD | numeric | 12 | 要求屈服强度 | 0
SJGG | G_SCL | numeric | 12 | 要求伸长率 | 0
SJGG | G_YD | numeric | 12 | 要求硬度 | 0
SJGG | GCLX_JB | varchar | 20 | 钢材级别 | 0
SJGG | GCLX_LB | varchar | 30 | 钢材类别 | 0
SJGG | GCLX_PH | varchar | 20 | 钢材牌号 | 1
SJGG | GG | varchar | 20 | 规格 | 1
SJGG | GGXH | varchar | 80 | 规格型号 | 0
SJGG | HD | varchar | 12 | 厚度(MM) | 0
SJGG | HG_CJ | numeric | 12 | 冲击合格个数 | 0
SJGG | HG_CJ1 | bit | 5 | 冲击1合格 | 0
SJGG | HG_CJ2 | bit | 5 | 冲击2合格 | 0
SJGG | HG_CJ3 | bit | 5 | 冲击3合格 | 0
SJGG | HG_KL | numeric | 12 | 抗拉合格个数 | 0
SJGG | HG_KL1 | bit | 5 | 抗拉1合格 | 0
SJGG | HG_KL2 | bit | 5 | 抗拉2合格 | 0
SJGG | HG_LW | numeric | 12 | 冷弯合格个数 | 0
SJGG | HG_LW1 | bit | 5 | 冷弯1合格 | 0
SJGG | HG_LW2 | bit | 5 | 冷弯2合格 | 0
SJGG | HG_QF | numeric | 12 | 屈服合格个数 | 0
SJGG | HG_QF1 | bit | 5 | 屈服1合格 | 0
SJGG | HG_QF2 | bit | 5 | 屈服2合格 | 0
SJGG | HG_SC | numeric | 12 | 伸长率合格个数 | 0
SJGG | HG_SC1 | bit | 5 | 伸长率1合格 | 0
SJGG | HG_SC2 | bit | 5 | 伸长率2合格 | 0
SJGG | HG_YD1 | bit | 5 | 硬度1合格 | 0
SJGG | HG_YD2 | bit | 5 | 硬度2合格 | 0
SJGG | HG_YD3 | bit | 5 | 硬度3合格 | 0
SJGG | JCJG | varchar | 10 | 检测结果（是否合格） | 0
SJGG | JCJG_CJ | varchar | 40 | 冲击判定 | 1
SJGG | JCJG_LS | varchar | 40 | 拉伸判定 | 1
SJGG | JCJG_LW | varchar | 40 | 冷弯判定 | 1
SJGG | JCJG_YD | varchar | 40 | 硬度判定 | 1
SJGG | JCXM | text | 500 | 检测项目 | 1
SJGG | KD | varchar | 12 | 宽度(MM) | 0
SJGG | KLHZ1 | varchar | 12 | 抗拉荷重（KN）1 | 1
SJGG | KLHZ2 | varchar | 12 | 抗拉荷重（KN）2 | 1
SJGG | KLQD1 | varchar | 12 | 抗拉强度1 | 0
SJGG | KLQD2 | varchar | 12 | 抗拉强度2 | 0
SJGG | KLQD3 | varchar | 12 | 抗拉强度3 | 0
SJGG | LW1 | varchar | 12 | 冷弯1 | 0
SJGG | LW2 | varchar | 12 | 冷弯2 | 0
SJGG | MJ | varchar | 12 | 面积 | 0
SJGG | QFHZ1 | varchar | 12 | 屈服荷重（KN）1 | 1
SJGG | QFHZ2 | varchar | 12 | 屈服荷重（KN）2 | 1
SJGG | QFQD1 | varchar | 12 | 屈服强度1 | 0
SJGG | QFQD2 | varchar | 12 | 屈服强度2 | 0
SJGG | QFQD3 | varchar | 12 | 屈服强度3 | 0
SJGG | QYFX | varchar | 20 | 取样方向 | 0
SJGG | RECID | int | 9 | 记录识别号 | 0
SJGG | SCL1 | varchar | 12 | 伸长率1 | 1
SJGG | SCL2 | varchar | 12 | 伸长率2 | 1
SJGG | SCL3 | varchar | 12 | 伸长率3 | 0
SJGG | SCZ1 | varchar | 12 | 伸长值(MM) 1 | 0
SJGG | SCZ2 | varchar | 12 | 伸长值(MM) 2 | 0
SJGG | SJDDJ | varchar | 20 | 实际达到强度等级 | 0
SJGG | SJDJ | varchar | 60 | 钢材名称 | 1
SJGG | SJDJBH | varchar | 5 | 钢材编号 | 0
SJGG | SYHJWD | varchar | 50 | 环境温度 | 0
SJGG | XGM | numeric | 12 | XGM | 0
SJGG | YD1 | varchar | 12 | 硬度1 | 1
SJGG | YD1_1 | varchar | 12 | 硬度1_1 | 1
SJGG | YD1_2 | varchar | 12 | 硬度1_2 | 1
SJGG | YD1_3 | varchar | 12 | 硬度1_3 | 1
SJGG | YD2 | varchar | 12 | 硬度2 | 1
SJGG | YD2_1 | varchar | 12 | 硬度2_1 | 1
SJGG | YD2_2 | varchar | 12 | 硬度2_2 | 1
SJGG | YD2_3 | varchar | 12 | 硬度2_3 | 1
SJGG | YD3 | varchar | 12 | 硬度3 | 1
SJGG | YD3_1 | varchar | 12 | 硬度3_1 | 1
SJGG | YD3_2 | varchar | 12 | 硬度3_2 | 1
SJGG | YD3_3 | varchar | 12 | 硬度3_3 | 1
SJGG | ZJ | varchar | 12 | 直径(MM) | 0

## 碳素结构钢标准表
RECID | BH | JSFF | JCBZ | GFZJ | JCYJ | PDBZ | MC | BGNAME | ZJM | JB | PH | QFQDBZZ | KLQDBZZ | KLQDBZZ1 | SCLBZZ | LWBZZ | CJBZZ | WYDBZZ | TYDBZZ | ZHGGS_QFQD | ZHGGS_KLQD | ZHGGS_SCL | ZHGGS_LW | ZHGGS_CJ | ZHGGS_YD | ZFSGS_QFQD | ZFSGS_KLQD | ZFSGS_SCL | ZFSGS_LW | ZFSGS_CJ | ZFSGS_YD | LWZJ | XGM | LWJD | FFWQCS | WHICH | XLGS | XWGS | CJGS | YDGS
175 | 175 |  | GB/T 700-2006 | 《碳素结构钢 》 | GB/T 232-1999 《金属材料 弯曲试验方法》，GB/T228-2002《金属材料 室温拉伸试验方法》 | GB 700－2006《碳素结构钢》 | 碳素结构钢 | 碳素结构钢强度检测报告 | ≤16 |  | Q195 | 195 | 315 | 430 | 33 | 1 | 0 | NULL | NULL | 1 | 1 | 1 | 1 | NULL | NULL | 1 | 1 | 1 | 1 | NULL | NULL | 0.5 | 5 | 180 | 0 | 0 | 1 | 1 | 3 | NULL
176 | 176 |  | GB/T 700-2006 | 《碳素结构钢 》 | GB/T 232-1999 《金属材料 弯曲试验方法》，GB/T228-2002《金属材料 室温拉伸试验方法》 | GB 700－2006《碳素结构钢》 | 碳素结构钢 | 碳素结构钢强度检测报告 | ＞16≤40 |  | Q195 | 185 | 315 | 430 | 33 | 1 | 0 | NULL | NULL | 1 | 1 | 1 | 1 | NULL | NULL | 1 | 1 | 1 | 1 | NULL | NULL | 0.5 | 5 | 180 | 0 | 0 | 1 | 1 | 3 | NULL
177 | 177 |  | GB/T 700-2006 | 《碳素结构钢 》 | GB/T 232-1999 《金属材料 弯曲试验方法》，GB/T228-2002《金属材料 室温拉伸试验方法》 | GB 700－2006《碳素结构钢》 | 碳素结构钢 | 碳素结构钢强度检测报告 | ≤16 |  | Q215A | 215 | 335 | 450 | 31 | 1 | 0 | NULL | NULL | 1 | 1 | 1 | 1 | NULL | NULL | 1 | 1 | 1 | 1 | NULL | NULL | 1 | 5 | 180 | 0 | 0 | 1 | 1 | 3 | NULL
178 | 178 |  | GB/T 700-2006 | 《碳素结构钢 》 | GB/T 232-1999 《金属材料 弯曲试验方法》，GB/T228-2002《金属材料 室温拉伸试验方法》 | GB 700－2006《碳素结构钢》 | 碳素结构钢 | 碳素结构钢强度检测报告 | ＞16≤40 |  | Q215A | 205 | 335 | 450 | 31 | 1 | 0 | NULL | NULL | 1 | 1 | 1 | 1 | NULL | NULL | 1 | 1 | 1 | 1 | NULL | NULL | 1 | 5 | 180 | 0 | 0 | 1 | 1 | 3 | NULL
179 | 179 |  | GB/T 700-2006 | 《碳素结构钢 》 | GB/T 232-1999 《金属材料 弯曲试验方法》，GB/T228-2002《金属材料 室温拉伸试验方法》 | GB 700－2006《碳素结构钢》 | 碳素结构钢 | 碳素结构钢强度检测报告 | ＞40≤60 |  | Q215A | 195 | 335 | 450 | 30 | 1 | 0 | NULL | NULL | 1 | 1 | 1 | 1 | NULL | NULL | 1 | 1 | 1 | 1 | NULL | NULL | 1 | 5 | 180 | 0 | 0 | 1 | 1 | 3 | NULL
180 | 180 |  | GB/T 700-2006 | 《碳素结构钢 》 | GB/T 232-1999 《金属材料 弯曲试验方法》，GB/T228-2002《金属材料 室温拉伸试验方法》 | GB 700－2006《碳素结构钢》 | 碳素结构钢 | 碳素结构钢强度检测报告 | ＞60≤100 |  | Q215A | 185 | 335 | 450 | 29 | 1 | 0 | NULL | NULL | 1 | 1 | 1 | 1 | NULL | NULL | 1 | 1 | 1 | 1 | NULL | NULL | 2 | 5 | 180 | 0 | 0 | 1 | 1 | 3 | NULL
181 | 181 |  | GB/T 700-2006 | 《碳素结构钢 》 | GB/T 232-1999 《金属材料 弯曲试验方法》，GB/T228-2002《金属材料 室温拉伸试验方法》 | GB 700－2006《碳素结构钢》 | 碳素结构钢 | 碳素结构钢强度检测报告 | ＞100≤150 |  | Q215A | 175 | 335 | 450 | 27 | 1 | 0 | NULL | NULL | 1 | 1 | 1 | 1 | NULL | NULL | 1 | 1 | 1 | 1 | NULL | NULL | 2 | 5 | 180 | 0 | 0 | 1 | 1 | 3 | NULL
182 | 182 |  | GB/T 700-2006 | 《碳素结构钢 》 | GB/T 232-1999 《金属材料 弯曲试验方法》，GB/T228-2002《金属材料 室温拉伸试验方法》 | GB 700－2006《碳素结构钢》 | 碳素结构钢 | 碳素结构钢强度检测报告 | ＞150 |  | Q215A | 165 | 335 | 450 | 26 | 1 | 0 | NULL | NULL | 1 | 1 | 1 | 1 | NULL | NULL | 1 | 1 | 1 | 1 | NULL | NULL | 2 | 5 | 180 | 0 | 0 | 1 | 1 | 3 | NULL
183 | 183 |  | GB/T 700-2006 | 《碳素结构钢 》 | GB/T 232-1999 《金属材料 弯曲试验方法》，GB/T228-2002《金属材料 室温拉伸试验方法》 | GB 700－2006《碳素结构钢》 | 碳素结构钢 | 碳素结构钢强度检测报告 | ≤16 |  | Q215B | 215 | 335 | 450 | 31 | 1 | 27 | NULL | NULL | 1 | 1 | 1 | 1 | NULL | NULL | 1 | 1 | 1 | 1 | NULL | NULL | 1 | 5 | 180 | 0 | 0 | 1 | 1 | 3 | NULL
184 | 184 |  | GB/T 700-2006 | 《碳素结构钢 》 | GB/T 232-1999 《金属材料 弯曲试验方法》，GB/T228-2002《金属材料 室温拉伸试验方法》 | GB 700－2006《碳素结构钢》 | 碳素结构钢 | 碳素结构钢强度检测报告 | ＞16≤40 |  | Q215B | 205 | 335 | 450 | 31 | 1 | 27 | NULL | NULL | 1 | 1 | 1 | 1 | NULL | NULL | 1 | 1 | 1 | 1 | NULL | NULL | 1 | 5 | 180 | 0 | 0 | 1 | 1 | 3 | NULL
185 | 185 |  | GB/T 700-2006 | 《碳素结构钢 》 | GB/T 232-1999 《金属材料 弯曲试验方法》，GB/T228-2002《金属材料 室温拉伸试验方法》 | GB 700－2006《碳素结构钢》 | 碳素结构钢 | 碳素结构钢强度检测报告 | ＞40≤60 |  | Q215B | 195 | 335 | 450 | 30 | 1 | 27 | NULL | NULL | 1 | 1 | 1 | 1 | NULL | NULL | 1 | 1 | 1 | 1 | NULL | NULL | 1 | 5 | 180 | 0 | 0 | 1 | 1 | 3 | NULL
186 | 186 |  | GB/T 700-2006 | 《碳素结构钢 》 | GB/T 232-1999 《金属材料 弯曲试验方法》，GB/T228-2002《金属材料 室温拉伸试验方法》 | GB 700－2006《碳素结构钢》 | 碳素结构钢 | 碳素结构钢强度检测报告 | ＞60≤100 |  | Q215B | 185 | 335 | 450 | 29 | 1 | 27 | NULL | NULL | 1 | 1 | 1 | 1 | NULL | NULL | 1 | 1 | 1 | 1 | NULL | NULL | 2 | 5 | 180 | 0 | 0 | 1 | 1 | 3 | NULL
187 | 187 |  | GB/T 700-2006 | 《碳素结构钢 》 | GB/T 232-1999 《金属材料 弯曲试验方法》，GB/T228-2002《金属材料 室温拉伸试验方法》 | GB 700－2006《碳素结构钢》 | 碳素结构钢 | 碳素结构钢强度检测报告 | ＞100≤150 |  | Q215B | 175 | 335 | 450 | 27 | 1 | 27 | NULL | NULL | 1 | 1 | 1 | 1 | NULL | NULL | 1 | 1 | 1 | 1 | NULL | NULL | 2 | 5 | 180 | 0 | 0 | 1 | 1 | 3 | NULL
188 | 188 |  | GB/T 700-2006 | 《碳素结构钢 》 | GB/T 232-1999 《金属材料 弯曲试验方法》，GB/T228-2002《金属材料 室温拉伸试验方法》 | GB 700－2006《碳素结构钢》 | 碳素结构钢 | 碳素结构钢强度检测报告 | ＞150 |  | Q215B | 165 | 335 | 450 | 26 | 1 | 27 | NULL | NULL | 1 | 1 | 1 | 1 | NULL | NULL | 1 | 1 | 1 | 1 | NULL | NULL | 2 | 5 | 180 | 0 | 0 | 1 | 1 | 3 | NULL
189 | 189 |  | GB/T 700-2006 | 《碳素结构钢 》 | GB/T 232-1999 《金属材料 弯曲试验方法》，GB/T228-2002《金属材料 室温拉伸试验方法》 | GB 700－2006《碳素结构钢》 | 碳素结构钢 | 碳素结构钢强度检测报告 | ≤16 |  | Q235A | 235 | 370 | 500 | 26 | 1 | 0 | NULL | NULL | 1 | 1 | 1 | 1 | NULL | NULL | 1 | 1 | 1 | 1 | NULL | NULL | 1.5 | 5 | 180 | 0 | 0 | 1 | 1 | 3 | NULL
190 | 190 |  | GB/T 700-2006 | 《碳素结构钢 》 | GB/T 232-1999 《金属材料 弯曲试验方法》，GB/T228-2002《金属材料 室温拉伸试验方法》 | GB 700－2006《碳素结构钢》 | 碳素结构钢 | 碳素结构钢强度检测报告 | ＞16≤40 |  | Q235A | 225 | 370 | 500 | 26 | 1 | 0 | NULL | NULL | 1 | 1 | 1 | 1 | NULL | NULL | 1 | 1 | 1 | 1 | NULL | NULL | 1.5 | 5 | 180 | 0 | 0 | 1 | 1 | 3 | NULL
191 | 191 |  | GB/T 700-2006 | 《碳素结构钢 》 | GB/T 232-1999 《金属材料 弯曲试验方法》，GB/T228-2002《金属材料 室温拉伸试验方法》 | GB 700－2006《碳素结构钢》 | 碳素结构钢 | 碳素结构钢强度检测报告 | ＞40≤60 |  | Q235A | 215 | 370 | 500 | 25 | 1 | 0 | NULL | NULL | 1 | 1 | 1 | 1 | NULL | NULL | 1 | 1 | 1 | 1 | NULL | NULL | 1.5 | 5 | 180 | 0 | 0 | 1 | 1 | 3 | NULL
192 | 192 |  | GB/T 700-2006 | 《碳素结构钢 》 | GB/T 232-1999 《金属材料 弯曲试验方法》，GB/T228-2002《金属材料 室温拉伸试验方法》 | GB 700－2006《碳素结构钢》 | 碳素结构钢 | 碳素结构钢强度检测报告 | ＞60≤100 |  | Q235A | 215 | 370 | 500 | 24 | 1 | 0 | NULL | NULL | 1 | 1 | 1 | 1 | NULL | NULL | 1 | 1 | 1 | 1 | NULL | NULL | 2.5 | 5 | 180 | 0 | 0 | 1 | 1 | 3 | NULL
193 | 193 |  | GB/T 700-2006 | 《碳素结构钢 》 | GB/T 232-1999 《金属材料 弯曲试验方法》，GB/T228-2002《金属材料 室温拉伸试验方法》 | GB 700－2006《碳素结构钢》 | 碳素结构钢 | 碳素结构钢强度检测报告 | ＞100≤150 |  | Q235A | 195 | 370 | 500 | 22 | 1 | 0 | NULL | NULL | 1 | 1 | 1 | 1 | NULL | NULL | 1 | 1 | 1 | 1 | NULL | NULL | 2.5 | 5 | 180 | 0 | 0 | 1 | 1 | 3 | NULL
194 | 194 |  | GB/T 700-2006 | 《碳素结构钢 》 | GB/T 232-1999 《金属材料 弯曲试验方法》，GB/T228-2002《金属材料 室温拉伸试验方法》 | GB 700－2006《碳素结构钢》 | 碳素结构钢 | 碳素结构钢强度检测报告 | ＞150 |  | Q235A | 185 | 370 | 500 | 21 | 1 | 0 | NULL | NULL | 1 | 1 | 1 | 1 | NULL | NULL | 1 | 1 | 1 | 1 | NULL | NULL | 2.5 | 5 | 180 | 0 | 0 | 1 | 1 | 3 | NULL
195 | 195 |  | GB/T 700-2006 | 《碳素结构钢 》 | GB/T 232-1999 《金属材料 弯曲试验方法》，GB/T228-2002《金属材料 室温拉伸试验方法》 | GB 700－2006《碳素结构钢》 | 碳素结构钢 | 碳素结构钢强度检测报告 | ≤16 |  | Q235B | 235 | 370 | 500 | 26 | 1 | 27 | NULL | NULL | 1 | 1 | 1 | 1 | NULL | NULL | 1 | 1 | 1 | 1 | NULL | NULL | 1.5 | 5 | 180 | 0 | 0 | 1 | 1 | 3 | NULL
196 | 196 |  | GB/T 700-2006 | 《碳素结构钢 》 | GB/T 232-1999 《金属材料 弯曲试验方法》，GB/T228-2002《金属材料 室温拉伸试验方法》 | GB 700－2006《碳素结构钢》 | 碳素结构钢 | 碳素结构钢强度检测报告 | ＞16≤40 |  | Q235B | 225 | 370 | 500 | 26 | 1 | 27 | NULL | NULL | 1 | 1 | 1 | 1 | NULL | NULL | 1 | 1 | 1 | 1 | NULL | NULL | 1.5 | 5 | 180 | 0 | 0 | 1 | 1 | 3 | NULL
197 | 197 |  | GB/T 700-2006 | 《碳素结构钢 》 | GB/T 232-1999 《金属材料 弯曲试验方法》，GB/T228-2002《金属材料 室温拉伸试验方法》 | GB 700－2006《碳素结构钢》 | 碳素结构钢 | 碳素结构钢强度检测报告 | ＞40≤60 |  | Q235B | 215 | 370 | 500 | 25 | 1 | 27 | NULL | NULL | 1 | 1 | 1 | 1 | NULL | NULL | 1 | 1 | 1 | 1 | NULL | NULL | 1.5 | 5 | 180 | 0 | 0 | 1 | 1 | 3 | NULL
198 | 198 |  | GB/T 700-2006 | 《碳素结构钢 》 | GB/T 232-1999 《金属材料 弯曲试验方法》，GB/T228-2002《金属材料 室温拉伸试验方法》 | GB 700－2006《碳素结构钢》 | 碳素结构钢 | 碳素结构钢强度检测报告 | ＞60≤100 |  | Q235B | 215 | 370 | 500 | 24 | 1 | 27 | NULL | NULL | 1 | 1 | 1 | 1 | NULL | NULL | 1 | 1 | 1 | 1 | NULL | NULL | 2.5 | 5 | 180 | 0 | 0 | 1 | 1 | 3 | NULL
199 | 199 |  | GB/T 700-2006 | 《碳素结构钢 》 | GB/T 232-1999 《金属材料 弯曲试验方法》，GB/T228-2002《金属材料 室温拉伸试验方法》 | GB 700－2006《碳素结构钢》 | 碳素结构钢 | 碳素结构钢强度检测报告 | ＞100≤150 |  | Q235B | 195 | 370 | 500 | 22 | 1 | 27 | NULL | NULL | 1 | 1 | 1 | 1 | NULL | NULL | 1 | 1 | 1 | 1 | NULL | NULL | 2.5 | 5 | 180 | 0 | 0 | 1 | 1 | 3 | NULL
200 | 200 |  | GB/T 700-2006 | 《碳素结构钢 》 | GB/T 232-1999 《金属材料 弯曲试验方法》，GB/T228-2002《金属材料 室温拉伸试验方法》 | GB 700－2006《碳素结构钢》 | 碳素结构钢 | 碳素结构钢强度检测报告 | ＞150 |  | Q235B | 185 | 370 | 500 | 21 | 1 | 27 | NULL | NULL | 1 | 1 | 1 | 1 | NULL | NULL | 1 | 1 | 1 | 1 | NULL | NULL | 2.5 | 5 | 180 | 0 | 0 | 1 | 1 | 3 | NULL
201 | 201 |  | GB/T 700-2006 | 《碳素结构钢 》 | GB/T 232-1999 《金属材料 弯曲试验方法》，GB/T228-2002《金属材料 室温拉伸试验方法》 | GB 700－2006《碳素结构钢》 | 碳素结构钢 | 碳素结构钢强度检测报告 | ≤16 |  | Q235C | 235 | 370 | 500 | 26 | 1 | 27 | NULL | NULL | 1 | 1 | 1 | 1 | NULL | NULL | 1 | 1 | 1 | 1 | NULL | NULL | 1.5 | 5 | 180 | 0 | 0 | 1 | 1 | 3 | NULL
202 | 202 |  | GB/T 700-2006 | 《碳素结构钢 》 | GB/T 232-1999 《金属材料 弯曲试验方法》，GB/T228-2002《金属材料 室温拉伸试验方法》 | GB 700－2006《碳素结构钢》 | 碳素结构钢 | 碳素结构钢强度检测报告 | ＞16≤40 |  | Q235C | 225 | 370 | 500 | 26 | 1 | 27 | NULL | NULL | 1 | 1 | 1 | 1 | NULL | NULL | 1 | 1 | 1 | 1 | NULL | NULL | 1.5 | 5 | 180 | 0 | 0 | 1 | 1 | 3 | NULL
203 | 203 |  | GB/T 700-2006 | 《碳素结构钢 》 | GB/T 232-1999 《金属材料 弯曲试验方法》，GB/T228-2002《金属材料 室温拉伸试验方法》 | GB 700－2006《碳素结构钢》 | 碳素结构钢 | 碳素结构钢强度检测报告 | ＞40≤60 |  | Q235C | 215 | 370 | 500 | 25 | 1 | 27 | NULL | NULL | 1 | 1 | 1 | 1 | NULL | NULL | 1 | 1 | 1 | 1 | NULL | NULL | 1.5 | 5 | 180 | 0 | 0 | 1 | 1 | 3 | NULL
204 | 204 |  | GB/T 700-2006 | 《碳素结构钢 》 | GB/T 232-1999 《金属材料 弯曲试验方法》，GB/T228-2002《金属材料 室温拉伸试验方法》 | GB 700－2006《碳素结构钢》 | 碳素结构钢 | 碳素结构钢强度检测报告 | ＞60≤100 |  | Q235C | 215 | 370 | 500 | 24 | 1 | 27 | NULL | NULL | 1 | 1 | 1 | 1 | NULL | NULL | 1 | 1 | 1 | 1 | NULL | NULL | 2.5 | 5 | 180 | 0 | 0 | 1 | 1 | 3 | NULL
205 | 205 |  | GB/T 700-2006 | 《碳素结构钢 》 | GB/T 232-1999 《金属材料 弯曲试验方法》，GB/T228-2002《金属材料 室温拉伸试验方法》 | GB 700－2006《碳素结构钢》 | 碳素结构钢 | 碳素结构钢强度检测报告 | ＞100≤150 |  | Q235C | 195 | 370 | 500 | 22 | 1 | 27 | NULL | NULL | 1 | 1 | 1 | 1 | NULL | NULL | 1 | 1 | 1 | 1 | NULL | NULL | 2.5 | 5 | 180 | 0 | 0 | 1 | 1 | 3 | NULL
206 | 206 |  | GB/T 700-2006 | 《碳素结构钢 》 | GB/T 232-1999 《金属材料 弯曲试验方法》，GB/T228-2002《金属材料 室温拉伸试验方法》 | GB 700－2006《碳素结构钢》 | 碳素结构钢 | 碳素结构钢强度检测报告 | ＞150 |  | Q235C | 185 | 370 | 500 | 21 | 1 | 27 | NULL | NULL | 1 | 1 | 1 | 1 | NULL | NULL | 1 | 1 | 1 | 1 | NULL | NULL | 2.5 | 5 | 180 | 0 | 0 | 1 | 1 | 3 | NULL
207 | 207 |  | GB/T 700-2006 | 《碳素结构钢 》 | GB/T 232-1999 《金属材料 弯曲试验方法》，GB/T228-2002《金属材料 室温拉伸试验方法》 | GB 700－2006《碳素结构钢》 | 碳素结构钢 | 碳素结构钢强度检测报告 | ≤16 |  | Q235D | 235 | 370 | 500 | 26 | 1 | 27 | NULL | NULL | 1 | 1 | 1 | 1 | NULL | NULL | 1 | 1 | 1 | 1 | NULL | NULL | 1.5 | 5 | 180 | 0 | 0 | 1 | 1 | 3 | NULL
208 | 208 |  | GB/T 700-2006 | 《碳素结构钢 》 | GB/T 232-1999 《金属材料 弯曲试验方法》，GB/T228-2002《金属材料 室温拉伸试验方法》 | GB 700－2006《碳素结构钢》 | 碳素结构钢 | 碳素结构钢强度检测报告 | ＞16≤40 |  | Q235D | 225 | 370 | 500 | 26 | 1 | 27 | NULL | NULL | 1 | 1 | 1 | 1 | NULL | NULL | 1 | 1 | 1 | 1 | NULL | NULL | 1.5 | 5 | 180 | 0 | 0 | 1 | 1 | 3 | NULL
209 | 209 |  | GB/T 700-2006 | 《碳素结构钢 》 | GB/T 232-1999 《金属材料 弯曲试验方法》，GB/T228-2002《金属材料 室温拉伸试验方法》 | GB 700－2006《碳素结构钢》 | 碳素结构钢 | 碳素结构钢强度检测报告 | ＞40≤60 |  | Q235D | 215 | 370 | 500 | 25 | 1 | 27 | NULL | NULL | 1 | 1 | 1 | 1 | NULL | NULL | 1 | 1 | 1 | 1 | NULL | NULL | 1.5 | 5 | 180 | 0 | 0 | 1 | 1 | 3 | NULL
210 | 210 |  | GB/T 700-2006 | 《碳素结构钢 》 | GB/T 232-1999 《金属材料 弯曲试验方法》，GB/T228-2002《金属材料 室温拉伸试验方法》 | GB 700－2006《碳素结构钢》 | 碳素结构钢 | 碳素结构钢强度检测报告 | ＞60≤100 |  | Q235D | 215 | 370 | 500 | 24 | 1 | 27 | NULL | NULL | 1 | 1 | 1 | 1 | NULL | NULL | 1 | 1 | 1 | 1 | NULL | NULL | 2.5 | 5 | 180 | 0 | 0 | 1 | 1 | 3 | NULL
211 | 211 |  | GB/T 700-2006 | 《碳素结构钢 》 | GB/T 232-1999 《金属材料 弯曲试验方法》，GB/T228-2002《金属材料 室温拉伸试验方法》 | GB 700－2006《碳素结构钢》 | 碳素结构钢 | 碳素结构钢强度检测报告 | ＞100≤150 |  | Q235D | 195 | 370 | 500 | 22 | 1 | 27 | NULL | NULL | 1 | 1 | 1 | 1 | NULL | NULL | 1 | 1 | 1 | 1 | NULL | NULL | 2.5 | 5 | 180 | 0 | 0 | 1 | 1 | 3 | NULL
212 | 212 |  | GB/T 700-2006 | 《碳素结构钢 》 | GB/T 232-1999 《金属材料 弯曲试验方法》，GB/T228-2002《金属材料 室温拉伸试验方法》 | GB 700－2006《碳素结构钢》 | 碳素结构钢 | 碳素结构钢强度检测报告 | ＞150 |  | Q235D | 185 | 370 | 500 | 21 | 1 | 27 | NULL | NULL | 1 | 1 | 1 | 1 | NULL | NULL | 1 | 1 | 1 | 1 | NULL | NULL | 2.5 | 5 | 180 | 0 | 0 | 1 | 1 | 3 | NULL
213 | 213 |  | GB/T 700-2006 | 《碳素结构钢 》 | GB/T 232-1999 《金属材料 弯曲试验方法》，GB/T228-2002《金属材料 室温拉伸试验方法》 | GB 700－2006《碳素结构钢》 | 碳素结构钢 | 碳素结构钢强度检测报告 | ≤16 |  | Q275A | 275 | 410 | 540 | 22 | 1 | 0 | NULL | NULL | 1 | 1 | 1 | 1 | NULL | NULL | 1 | 1 | 1 | 1 | NULL | NULL | 2 | 5 | 180 | 0 | 0 | 1 | 1 | 3 | NULL
214 | 214 |  | GB/T 700-2006 | 《碳素结构钢 》 | GB/T 232-1999 《金属材料 弯曲试验方法》，GB/T228-2002《金属材料 室温拉伸试验方法》 | GB 700－2006《碳素结构钢》 | 碳素结构钢 | 碳素结构钢强度检测报告 | ＞16≤40 |  | Q275A | 265 | 410 | 540 | 22 | 1 | 0 | NULL | NULL | 1 | 1 | 1 | 1 | NULL | NULL | 1 | 1 | 1 | 1 | NULL | NULL | 2 | 5 | 180 | 0 | 0 | 1 | 1 | 3 | NULL
215 | 215 |  | GB/T 700-2006 | 《碳素结构钢 》 | GB/T 232-1999 《金属材料 弯曲试验方法》，GB/T228-2002《金属材料 室温拉伸试验方法》 | GB 700－2006《碳素结构钢》 | 碳素结构钢 | 碳素结构钢强度检测报告 | ＞40≤60 |  | Q275A | 255 | 410 | 540 | 21 | 1 | 0 | NULL | NULL | 1 | 1 | 1 | 1 | NULL | NULL | 1 | 1 | 1 | 1 | NULL | NULL | 2 | 5 | 180 | 0 | 0 | 1 | 1 | 3 | NULL
216 | 216 |  | GB/T 700-2006 | 《碳素结构钢 》 | GB/T 232-1999 《金属材料 弯曲试验方法》，GB/T228-2002《金属材料 室温拉伸试验方法》 | GB 700－2006《碳素结构钢》 | 碳素结构钢 | 碳素结构钢强度检测报告 | ＞60≤100 |  | Q275A | 245 | 410 | 540 | 20 | 1 | 0 | NULL | NULL | 1 | 1 | 1 | 1 | NULL | NULL | 1 | 1 | 1 | 1 | NULL | NULL | 3 | 5 | 180 | 0 | 0 | 1 | 1 | 3 | NULL
217 | 217 |  | GB/T 700-2006 | 《碳素结构钢 》 | GB/T 232-1999 《金属材料 弯曲试验方法》，GB/T228-2002《金属材料 室温拉伸试验方法》 | GB 700－2006《碳素结构钢》 | 碳素结构钢 | 碳素结构钢强度检测报告 | ＞100≤150 |  | Q275A | 225 | 410 | 540 | 18 | 1 | 0 | NULL | NULL | 1 | 1 | 1 | 1 | NULL | NULL | 1 | 1 | 1 | 1 | NULL | NULL | 3 | 5 | 180 | 0 | 0 | 1 | 1 | 3 | NULL
218 | 218 |  | GB/T 700-2006 | 《碳素结构钢 》 | GB/T 232-1999 《金属材料 弯曲试验方法》，GB/T228-2002《金属材料 室温拉伸试验方法》 | GB 700－2006《碳素结构钢》 | 碳素结构钢 | 碳素结构钢强度检测报告 | ＞150 |  | Q275A | 215 | 410 | 540 | 17 | 1 | 0 | NULL | NULL | 1 | 1 | 1 | 1 | NULL | NULL | 1 | 1 | 1 | 1 | NULL | NULL | 3 | 5 | 180 | 0 | 0 | 1 | 1 | 3 | NULL
219 | 219 |  | GB/T 700-2006 | 《碳素结构钢 》 | GB/T 232-1999 《金属材料 弯曲试验方法》，GB/T228-2002《金属材料 室温拉伸试验方法》 | GB 700－2006《碳素结构钢》 | 碳素结构钢 | 碳素结构钢强度检测报告 | ≤16 |  | Q275B | 275 | 410 | 540 | 22 | 1 | 27 | NULL | NULL | 1 | 1 | 1 | 1 | NULL | NULL | 1 | 1 | 1 | 1 | NULL | NULL | 2 | 5 | 180 | 0 | 0 | 1 | 1 | 3 | NULL
220 | 220 |  | GB/T 700-2006 | 《碳素结构钢 》 | GB/T 232-1999 《金属材料 弯曲试验方法》，GB/T228-2002《金属材料 室温拉伸试验方法》 | GB 700－2006《碳素结构钢》 | 碳素结构钢 | 碳素结构钢强度检测报告 | ＞16≤40 |  | Q275B | 265 | 410 | 540 | 22 | 1 | 27 | NULL | NULL | 1 | 1 | 1 | 1 | NULL | NULL | 1 | 1 | 1 | 1 | NULL | NULL | 2 | 5 | 180 | 0 | 0 | 1 | 1 | 3 | NULL
221 | 221 |  | GB/T 700-2006 | 《碳素结构钢 》 | GB/T 232-1999 《金属材料 弯曲试验方法》，GB/T228-2002《金属材料 室温拉伸试验方法》 | GB 700－2006《碳素结构钢》 | 碳素结构钢 | 碳素结构钢强度检测报告 | ＞40≤60 |  | Q275B | 255 | 410 | 540 | 21 | 1 | 27 | NULL | NULL | 1 | 1 | 1 | 1 | NULL | NULL | 1 | 1 | 1 | 1 | NULL | NULL | 2 | 5 | 180 | 0 | 0 | 1 | 1 | 3 | NULL
222 | 222 |  | GB/T 700-2006 | 《碳素结构钢 》 | GB/T 232-1999 《金属材料 弯曲试验方法》，GB/T228-2002《金属材料 室温拉伸试验方法》 | GB 700－2006《碳素结构钢》 | 碳素结构钢 | 碳素结构钢强度检测报告 | ＞60≤100 |  | Q275B | 245 | 410 | 540 | 20 | 1 | 27 | NULL | NULL | 1 | 1 | 1 | 1 | NULL | NULL | 1 | 1 | 1 | 1 | NULL | NULL | 3 | 5 | 180 | 0 | 0 | 1 | 1 | 3 | NULL
223 | 223 |  | GB/T 700-2006 | 《碳素结构钢 》 | GB/T 232-1999 《金属材料 弯曲试验方法》，GB/T228-2002《金属材料 室温拉伸试验方法》 | GB 700－2006《碳素结构钢》 | 碳素结构钢 | 碳素结构钢强度检测报告 | ＞100≤150 |  | Q275B | 225 | 410 | 540 | 18 | 1 | 27 | NULL | NULL | 1 | 1 | 1 | 1 | NULL | NULL | 1 | 1 | 1 | 1 | NULL | NULL | 3 | 5 | 180 | 0 | 0 | 1 | 1 | 3 | NULL
224 | 224 |  | GB/T 700-2006 | 《碳素结构钢 》 | GB/T 232-1999 《金属材料 弯曲试验方法》，GB/T228-2002《金属材料 室温拉伸试验方法》 | GB 700－2006《碳素结构钢》 | 碳素结构钢 | 碳素结构钢强度检测报告 | ＞150 |  | Q275B | 215 | 410 | 540 | 17 | 1 | 27 | NULL | NULL | 1 | 1 | 1 | 1 | NULL | NULL | 1 | 1 | 1 | 1 | NULL | NULL | 3 | 5 | 180 | 0 | 0 | 1 | 1 | 3 | NULL
225 | 225 |  | GB/T 700-2006 | 《碳素结构钢 》 | GB/T 232-1999 《金属材料 弯曲试验方法》，GB/T228-2002《金属材料 室温拉伸试验方法》 | GB 700－2006《碳素结构钢》 | 碳素结构钢 | 碳素结构钢强度检测报告 | ≤16 |  | Q275C | 275 | 410 | 540 | 22 | 1 | 27 | NULL | NULL | 1 | 1 | 1 | 1 | NULL | NULL | 1 | 1 | 1 | 1 | NULL | NULL | 2 | 5 | 180 | 0 | 0 | 1 | 1 | 3 | NULL
226 | 226 |  | GB/T 700-2006 | 《碳素结构钢 》 | GB/T 232-1999 《金属材料 弯曲试验方法》，GB/T228-2002《金属材料 室温拉伸试验方法》 | GB 700－2006《碳素结构钢》 | 碳素结构钢 | 碳素结构钢强度检测报告 | ＞16≤40 |  | Q275C | 265 | 410 | 540 | 22 | 1 | 27 | NULL | NULL | 1 | 1 | 1 | 1 | NULL | NULL | 1 | 1 | 1 | 1 | NULL | NULL | 2 | 5 | 180 | 0 | 0 | 1 | 1 | 3 | NULL
227 | 227 |  | GB/T 700-2006 | 《碳素结构钢 》 | GB/T 232-1999 《金属材料 弯曲试验方法》，GB/T228-2002《金属材料 室温拉伸试验方法》 | GB 700－2006《碳素结构钢》 | 碳素结构钢 | 碳素结构钢强度检测报告 | ＞40≤60 |  | Q275C | 255 | 410 | 540 | 21 | 1 | 27 | NULL | NULL | 1 | 1 | 1 | 1 | NULL | NULL | 1 | 1 | 1 | 1 | NULL | NULL | 2 | 5 | 180 | 0 | 0 | 1 | 1 | 3 | NULL
228 | 228 |  | GB/T 700-2006 | 《碳素结构钢 》 | GB/T 232-1999 《金属材料 弯曲试验方法》，GB/T228-2002《金属材料 室温拉伸试验方法》 | GB 700－2006《碳素结构钢》 | 碳素结构钢 | 碳素结构钢强度检测报告 | ＞60≤100 |  | Q275C | 245 | 410 | 540 | 20 | 1 | 27 | NULL | NULL | 1 | 1 | 1 | 1 | NULL | NULL | 1 | 1 | 1 | 1 | NULL | NULL | 3 | 5 | 180 | 0 | 0 | 1 | 1 | 3 | NULL
229 | 229 |  | GB/T 700-2006 | 《碳素结构钢 》 | GB/T 232-1999 《金属材料 弯曲试验方法》，GB/T228-2002《金属材料 室温拉伸试验方法》 | GB 700－2006《碳素结构钢》 | 碳素结构钢 | 碳素结构钢强度检测报告 | ＞100≤150 |  | Q275C | 225 | 410 | 540 | 18 | 1 | 27 | NULL | NULL | 1 | 1 | 1 | 1 | NULL | NULL | 1 | 1 | 1 | 1 | NULL | NULL | 3 | 5 | 180 | 0 | 0 | 1 | 1 | 3 | NULL
230 | 230 |  | GB/T 700-2006 | 《碳素结构钢 》 | GB/T 232-1999 《金属材料 弯曲试验方法》，GB/T228-2002《金属材料 室温拉伸试验方法》 | GB 700－2006《碳素结构钢》 | 碳素结构钢 | 碳素结构钢强度检测报告 | ＞150 |  | Q275C | 215 | 410 | 540 | 17 | 1 | 27 | NULL | NULL | 1 | 1 | 1 | 1 | NULL | NULL | 1 | 1 | 1 | 1 | NULL | NULL | 3 | 5 | 180 | 0 | 0 | 1 | 1 | 3 | NULL
231 | 231 |  | GB/T 700-2006 | 《碳素结构钢 》 | GB/T 232-1999 《金属材料 弯曲试验方法》，GB/T228-2002《金属材料 室温拉伸试验方法》 | GB 700－2006《碳素结构钢》 | 碳素结构钢 | 碳素结构钢强度检测报告 | ≤16 |  | Q275D | 275 | 410 | 540 | 22 | 1 | 27 | NULL | NULL | 1 | 1 | 1 | 1 | NULL | NULL | 1 | 1 | 1 | 1 | NULL | NULL | 2 | 5 | 180 | 0 | 0 | 1 | 1 | 3 | NULL
232 | 232 |  | GB/T 700-2006 | 《碳素结构钢 》 | GB/T 232-1999 《金属材料 弯曲试验方法》，GB/T228-2002《金属材料 室温拉伸试验方法》 | GB 700－2006《碳素结构钢》 | 碳素结构钢 | 碳素结构钢强度检测报告 | ＞16≤40 |  | Q275D | 265 | 410 | 540 | 22 | 1 | 27 | NULL | NULL | 1 | 1 | 1 | 1 | NULL | NULL | 1 | 1 | 1 | 1 | NULL | NULL | 2 | 5 | 180 | 0 | 0 | 1 | 1 | 3 | NULL
233 | 233 |  | GB/T 700-2006 | 《碳素结构钢 》 | GB/T 232-1999 《金属材料 弯曲试验方法》，GB/T228-2002《金属材料 室温拉伸试验方法》 | GB 700－2006《碳素结构钢》 | 碳素结构钢 | 碳素结构钢强度检测报告 | ＞40≤60 |  | Q275D | 255 | 410 | 540 | 21 | 1 | 27 | NULL | NULL | 1 | 1 | 1 | 1 | NULL | NULL | 1 | 1 | 1 | 1 | NULL | NULL | 2 | 5 | 180 | 0 | 0 | 1 | 1 | 3 | NULL
234 | 234 |  | GB/T 700-2006 | 《碳素结构钢 》 | GB/T 232-1999 《金属材料 弯曲试验方法》，GB/T228-2002《金属材料 室温拉伸试验方法》 | GB 700－2006《碳素结构钢》 | 碳素结构钢 | 碳素结构钢强度检测报告 | ＞60≤100 |  | Q275D | 245 | 410 | 540 | 20 | 1 | 27 | NULL | NULL | 1 | 1 | 1 | 1 | NULL | NULL | 1 | 1 | 1 | 1 | NULL | NULL | 3 | 5 | 180 | 0 | 0 | 1 | 1 | 3 | NULL
235 | 235 |  | GB/T 700-2006 | 《碳素结构钢 》 | GB/T 232-1999 《金属材料 弯曲试验方法》，GB/T228-2002《金属材料 室温拉伸试验方法》 | GB 700－2006《碳素结构钢》 | 碳素结构钢 | 碳素结构钢强度检测报告 | ＞100≤150 |  | Q275D | 225 | 410 | 540 | 18 | 1 | 27 | NULL | NULL | 1 | 1 | 1 | 1 | NULL | NULL | 1 | 1 | 1 | 1 | NULL | NULL | 3 | 5 | 180 | 0 | 0 | 1 | 1 | 3 | NULL
236 | 236 |  | GB/T 700-2006 | 《碳素结构钢 》 | GB/T 232-1999 《金属材料 弯曲试验方法》，GB/T228-2002《金属材料 室温拉伸试验方法》 | GB 700－2006《碳素结构钢》 | 碳素结构钢 | 碳素结构钢强度检测报告 | ＞150 |  | Q275D | 215 | 410 | 540 | 17 | 1 | 27 | NULL | NULL | 1 | 1 | 1 | 1 | NULL | NULL | 1 | 1 | 1 | 1 | NULL | NULL | 3 | 5 | 180 | 0 | 0 | 1 | 1 | 3 | NULL

## 蒸压灰砂砖 HSZ
SJBMC | ZDMC | ZDLX | ZDCD1 | SY | MUSTIN | Match | Pattern | MatchErrorMessage
MHSZ | G_GMD | numeric | 12 | 要求干密度 | 0
MHSZ | G_MIN | varchar | 12 | 要求最小值 | 0
MHSZ | G_PJZ | varchar | 12 | 要求平均值 | 0
MHSZ | SJDDJ | varchar | 20 | 实际达到强度值 | 0
MHSZ | SJDJ | varchar | 60 | 强度等级 | 0
MHSZ | RECID | int | 9 | 记录识别号 | 1
MHSZ | SYRQ | datetime | 12 | 实验日期 | 0
SHSZ | CD1 | varchar | 12 | 长度1(mm) | 0
SHSZ | CD2 | varchar | 12 | 长度2(mm) | 0
SHSZ | CD3 | varchar | 12 | 长度3(mm) | 0
SHSZ | CD4 | varchar | 12 | 长度4(mm) | 0
SHSZ | CD5 | varchar | 12 | 长度5(mm) | 0
SHSZ | KD1 | varchar | 12 | 宽度1(mm) | 0
SHSZ | KD2 | varchar | 12 | 宽度2(mm) | 0
SHSZ | KD3 | varchar | 12 | 宽度3(mm) | 0
SHSZ | KD4 | varchar | 12 | 宽度4(mm) | 0
SHSZ | KD5 | varchar | 12 | 宽度5(mm) | 0
SHSZ | KYHZ1 | varchar | 12 | 抗压荷重1(KN) | 0
SHSZ | KYHZ2 | varchar | 12 | 抗压荷重2(KN) | 0
SHSZ | KYHZ3 | varchar | 12 | 抗压荷重3(KN) | 0
SHSZ | KYHZ4 | varchar | 12 | 抗压荷重4(KN) | 0
SHSZ | KYHZ5 | varchar | 12 | 抗压荷重5(KN) | 0
SHSZ | QCD1 | varchar | 12 | 抗折宽度1(mm) | 0
SHSZ | QCD2 | varchar | 12 | 抗折宽度2(mm) | 0
SHSZ | QCD3 | varchar | 12 | 抗折宽度3(mm) | 0
SHSZ | QCD4 | varchar | 12 | 抗折宽度4(mm) | 0
SHSZ | QCD5 | varchar | 12 | 抗折宽度5(mm) | 0
SHSZ | GD1 | varchar | 12 | 抗折高度1(mm) | 0
SHSZ | GD2 | varchar | 12 | 抗折高度2(mm) | 0
SHSZ | GD3 | varchar | 12 | 抗折高度3(mm) | 0
SHSZ | GD4 | varchar | 12 | 抗折高度4(mm) | 0
SHSZ | GD5 | varchar | 12 | 抗折高度5(mm) | 0
SHSZ | KZHZ1 | varchar | 12 | 抗折荷重1(KN) | 0
SHSZ | KZHZ2 | varchar | 12 | 抗折荷重2(KN) | 0
SHSZ | KZHZ3 | varchar | 12 | 抗折荷重3(KN) | 0
SHSZ | KZHZ4 | varchar | 12 | 抗折荷重4(KN) | 0
SHSZ | KZHZ5 | varchar | 12 | 抗折荷重5(KN) | 0
SHSZ | KYQD1 | varchar | 12 | 抗压强度1(MPa) | 0
SHSZ | KYQD2 | varchar | 12 | 抗压强度2(MPa) | 0
SHSZ | KYQD3 | varchar | 12 | 抗压强度3(MPa) | 0
SHSZ | KYQD4 | varchar | 12 | 抗压强度4(MPa) | 0
SHSZ | KYQD5 | varchar | 12 | 抗压强度5(MPa) | 0
SHSZ | KZQD1 | varchar | 12 | 抗折强度1(MPa) | 0
SHSZ | KZQD2 | varchar | 12 | 抗折强度2(MPa) | 0
SHSZ | KZQD3 | varchar | 12 | 抗折强度3(MPa) | 0
SHSZ | KZQD4 | varchar | 12 | 抗折强度4(MPa) | 0
SHSZ | KZQD5 | varchar | 12 | 抗折强度5(MPa) | 0
SHSZ | DHCD1 | varchar | 12 | 冻后长度1(mm) | 0
SHSZ | DHCD2 | varchar | 12 | 冻后长度2(mm) | 0
SHSZ | DHCD3 | varchar | 12 | 冻后长度3(mm) | 0
SHSZ | DHCD4 | varchar | 12 | 冻后长度4(mm) | 0
SHSZ | DHCD5 | varchar | 12 | 冻后长度5(mm) | 0
SHSZ | DHKD1 | varchar | 12 | 冻后宽度1(mm) | 0
SHSZ | DHKD2 | varchar | 12 | 冻后宽度2(mm) | 0
SHSZ | DHKD3 | varchar | 12 | 冻后宽度3(mm) | 0
SHSZ | DHKD4 | varchar | 12 | 冻后宽度4(mm) | 0
SHSZ | DHKD5 | varchar | 12 | 冻后宽度5(mm) | 0
SHSZ | DHKYHZ1 | varchar | 12 | 冻后抗压荷重1(MPa) | 0
SHSZ | DHKYHZ2 | varchar | 12 | 冻后抗压荷重2(MPa) | 0
SHSZ | DHKYHZ3 | varchar | 12 | 冻后抗压荷重3(MPa) | 0
SHSZ | DHKYHZ4 | varchar | 12 | 冻后抗压荷重4(MPa) | 0
SHSZ | DHKYHZ5 | varchar | 12 | 冻后抗压荷重5(MPa) | 0
SHSZ | DHZL1 | varchar | 12 | 冻后质量1(kg) | 0
SHSZ | DHZL2 | varchar | 12 | 冻后质量2(kg) | 0
SHSZ | DHZL3 | varchar | 12 | 冻后质量3(kg) | 0
SHSZ | DHZL4 | varchar | 12 | 冻后质量4(kg) | 0
SHSZ | DHZL5 | varchar | 12 | 冻后质量5(kg) | 0
SHSZ | DKZX | varchar | 12 | 单块最小 | 0
SHSZ | DQZL1 | varchar | 12 | 冻前质量1(kg) | 0
SHSZ | DQZL2 | varchar | 12 | 冻前质量2(kg) | 0
SHSZ | DQZL3 | varchar | 12 | 冻前质量3(kg) | 0
SHSZ | DQZL4 | varchar | 12 | 冻前质量4(kg) | 0
SHSZ | DQZL5 | varchar | 12 | 冻前质量5(kg) | 0
SHSZ | ZLSSL1 | varchar | 12 | 质量损失率1(%) | 0
SHSZ | ZLSSL2 | varchar | 12 | 质量损失率2(%) | 0
SHSZ | ZLSSL3 | varchar | 12 | 质量损失率3(%) | 0
SHSZ | ZLSSL4 | varchar | 12 | 质量损失率4(%) | 0
SHSZ | ZLSSL5 | varchar | 12 | 质量损失率5(%) | 0
SHSZ | KYPJ | varchar | 12 | 抗压平均值 | 0
SHSZ | KYQDMIN | varchar | 12 | 抗压最小值 | 0
SHSZ | KYMIN_HG | bit | 5 | 单块抗压最小值合格 | 0
SHSZ | KYPJZ_HG | bit | 5 | 抗压平均值合格 | 0
SHSZ | KZPJ | varchar | 12 | 抗折平均值 | 0
SHSZ | KZQDMIN | varchar | 12 | 抗折最小值 | 0
SHSZ | KZMIN_HG | bit | 5 | 抗折最小值合格 | 0
SHSZ | KZPJZ_HG | bit | 5 | 抗折平均值合格 | 0
SHSZ | DHPJZ_HG | bit | 5 | 冻后抗压平均值合格 | 0
SHSZ | DHZLSSL_HG | bit | 5 | 冻后质量损失率合格 | 0
SHSZ | DHPJZ | varchar | 12 | 冻后抗压平均值 | 0
SHSZ | DHZLSSL | varchar | 5 | 冻后质量损失率(%) | 0
SHSZ | LQ | numeric | 12 | 龄期 | 0
SHSZ | BZC | varchar | 12 | 标准差 | 0
SHSZ | BYXS | varchar | 12 | 变异系数 | 0
SHSZ | BZZ | varchar | 12 | 标准值 | 0
SHSZ | JCJG | varchar | 12 | 检测结果（是否合格） | 0
SHSZ | ZZRQ | datetime | 12 | 制作日期 | 0
SHSZ | SJDJ | varchar | 12 | 强度等级 | 0
SHSZ | RECID | varchar | 12 | 记录识别号 | 0
SHSZ | JCXM | varchar | 12 | 检测项目 | 1
SHSZ | GG | varchar | 30 | 规格 | 1
SHSZ | GGXH | varchar | 80 | 规格尺寸 | 1
HSZDJ | BGNAME | varchar | 10 | 报告名 | 0
HSZDJ | BH | varchar | 5 | 编号 | 0
HSZDJ | GFZJ | varchar | 100 | 规范章节 | 0
HSZDJ | JCBZ | varchar | 60 | 检测标准 | 0
HSZDJ | JCYJ | varchar | 250 | 检测依据 | 0
HSZDJ | JSFF | varchar | 3 | 计算方法 | 0
HSZDJ | KYMIN | varchar | 12 | 单块最小值 | 0
HSZDJ | KYPJ | varchar | 12 | 平均值 | 0
HSZDJ | MC | varchar | 20 | 强度等级 | 0
HSZDJ | PDBZ | varchar | 250 | 判定标准 | 0
HSZDJ | RECID | int | 9 | 记录识别号 | 0
HSZDJ | XSL | varchar | 12 | 吸水率 | 0
HSZDJ | ZJM | varchar | 10 | 助记码 | 0
HSZDJ | KYPJZ | varchar | 12 | 抗压平均值 | 0
HSZDJ | KYQDMIN | varchar | 12 | 抗压最小值 | 0
HSZDJ | KZPJZ | varchar | 12 | 抗折平均值 | 0
HSZDJ | KZQDMIN | varchar | 12 | 抗折最小值 | 0
HSZDJ | KDPJZ | varchar | 12 | 冻后抗压平均值 | 0
HSZDJ | ZLSSL | varchar | 12 | 质量损失率 | 0

## 蒸压灰砂砖标准表
RECID | BH | JSFF | JCBZ | GFZJ | JCYJ | PDBZ | MC | BGNAME | ZJM | XSL | ZLSSL | KYMIN | KYPJ | KYPJZ | KYQDMIN | KZPJZ | KZQDMIN | KDPJZ
1 | 1 |  | GB 11945-1999 | 《蒸压灰砂砖》 | GB/T 2542-2003《砌墙砖试验方法》 | GB 11945-1999《蒸压灰砂砖》 | MU10 |  |  | NULL | 2 | ≥8 | ≥10 | 10 | 8 | 2.5 | 2 | 8
2 | 2 |  | GB 11945-1999 | 《蒸压灰砂砖》 | GB/T 2542-2003《砌墙砖试验方法》 | GB 11945-1999《蒸压灰砂砖》 | MU15 |  |  | NULL | 2 | ≥12 | ≥15 | 15 | 12 | 3 | 2.6 | 12
3 | 3 |  | GB 11945-1999 | 《蒸压灰砂砖》 | GB/T 2542-2003《砌墙砖试验方法》 | GB 11945-1999《蒸压灰砂砖》 | MU20 |  |  | NULL | 2 | ≥16 | ≥20 | 20 | 16 | 3.5 | 3.2 | 16
4 | 4 |  | GB 11945-1999 | 《蒸压灰砂砖》 | GB/T 2542-2003《砌墙砖试验方法》 | GB 11945-1999《蒸压灰砂砖》 | MU25 |  |  | NULL | 2 | ≥20 | ≥25 | 25 | 20 | 4 | 4 | 20

## Sheet1
RECID | BH | JSFF | JCBZ | GFZJ | JCYJ | PDBZ | MC | SZ | QDYQ | BGNAME | ZJM | GDYQ
66 | 26 |  | GB∕T 50082-2009 |  | GB∕T 50082-2009《普通混凝土长期性能和耐久性能试验方法标准》 | GB∕T 50082-2009《普通混凝土长期性能和耐久性能试验方法标准》 | C35P4 | 0.4 | 0.4 |  |  | 120
67 | 27 |  | GB∕T 50082-2009 |  | GB∕T 50082-2009《普通混凝土长期性能和耐久性能试验方法标准》 | GB∕T 50082-2009《普通混凝土长期性能和耐久性能试验方法标准》 | C40P4 | 0.4 | 0.4 |  |  | 120
68 | 28 |  | GB∕T 50082-2009 |  | GB∕T 50082-2009《普通混凝土长期性能和耐久性能试验方法标准》 | GB∕T 50082-2009《普通混凝土长期性能和耐久性能试验方法标准》 | C45P4 | 0.4 | 0.4 |  |  | 120
69 | 29 |  | GB∕T 50082-2009 |  | GB∕T 50082-2009《普通混凝土长期性能和耐久性能试验方法标准》 | GB∕T 50082-2009《普通混凝土长期性能和耐久性能试验方法标准》 | C50P4 | 0.4 | 0.4 |  |  | 120
70 | 30 |  | GB∕T 50082-2009 |  | GB∕T 50082-2009《普通混凝土长期性能和耐久性能试验方法标准》 | GB∕T 50082-2009《普通混凝土长期性能和耐久性能试验方法标准》 | C55P4 | 0.4 | 0.4 |  |  | 120
71 | 31 |  | GB∕T 50082-2009 |  | GB∕T 50082-2009《普通混凝土长期性能和耐久性能试验方法标准》 | GB∕T 50082-2009《普通混凝土长期性能和耐久性能试验方法标准》 | C60P4 | 0.4 | 0.4 |  |  | 120
29 | 1 |  | GB∕T 50082-2009 |  | GB∕T 50082-2009《普通混凝土长期性能和耐久性能试验方法标准》 | GB∕T 50082-2009《普通混凝土长期性能和耐久性能试验方法标准》 | C10P6 | 0.6 | 0.6 |  |  | 120
30 | 10 | NULL | GB∕T 50082-2009 |  | GB∕T 50082-2009《普通混凝土长期性能和耐久性能试验方法标准》 | GB∕T 50082-2009《普通混凝土长期性能和耐久性能试验方法标准》 | C10P8 | 0.8 | 0.8 | NULL | NULL | 120
31 | 2 | NULL | GB∕T 50082-2009 |  | GB∕T 50082-2009《普通混凝土长期性能和耐久性能试验方法标准》 | GB∕T 50082-2009《普通混凝土长期性能和耐久性能试验方法标准》 | C15P6 | 0.6 | 0.6 | NULL | NULL | 120
32 | 3 | NULL | GB∕T 50082-2009 |  | GB∕T 50082-2009《普通混凝土长期性能和耐久性能试验方法标准》 | GB∕T 50082-2009《普通混凝土长期性能和耐久性能试验方法标准》 | C20P6 | 0.6 | 0.6 | NULL | NULL | 120
33 | 4 | NULL | GB∕T 50082-2009 |  | GB∕T 50082-2009《普通混凝土长期性能和耐久性能试验方法标准》 | GB∕T 50082-2009《普通混凝土长期性能和耐久性能试验方法标准》 | C25P6 | 0.6 | 0.6 | NULL | NULL | 120
34 | 5 | NULL | GB∕T 50082-2009 |  | GB∕T 50082-2009《普通混凝土长期性能和耐久性能试验方法标准》 | GB∕T 50082-2009《普通混凝土长期性能和耐久性能试验方法标准》 | C30P6 | 0.6 | 0.6 | NULL | NULL | 120
35 | 6 | NULL | GB∕T 50082-2009 |  | GB∕T 50082-2009《普通混凝土长期性能和耐久性能试验方法标准》 | GB∕T 50082-2009《普通混凝土长期性能和耐久性能试验方法标准》 | C35P6 | 0.6 | 0.6 | NULL | NULL | 120
36 | 7 | NULL | GB∕T 50082-2009 |  | GB∕T 50082-2009《普通混凝土长期性能和耐久性能试验方法标准》 | GB∕T 50082-2009《普通混凝土长期性能和耐久性能试验方法标准》 | C40P6 | 0.6 | 0.6 | NULL | NULL | 120
37 | 8 | NULL | GB∕T 50082-2009 |  | GB∕T 50082-2009《普通混凝土长期性能和耐久性能试验方法标准》 | GB∕T 50082-2009《普通混凝土长期性能和耐久性能试验方法标准》 | C45P6 | 0.6 | 0.6 | NULL | NULL | 120
38 | 9 | NULL | GB∕T 50082-2009 |  | GB∕T 50082-2009《普通混凝土长期性能和耐久性能试验方法标准》 | GB∕T 50082-2009《普通混凝土长期性能和耐久性能试验方法标准》 | C50P6 | 0.6 | 0.6 | NULL | NULL | 120
39 | 29 | NULL | GB∕T 50082-2009 |  | GB∕T 50082-2009《普通混凝土长期性能和耐久性能试验方法标准》 | GB∕T 50082-2009《普通混凝土长期性能和耐久性能试验方法标准》 | C80P10 | 1 | 1 | NULL | NULL | 120
40 | 11 | NULL | GB∕T 50082-2009 |  | GB∕T 50082-2009《普通混凝土长期性能和耐久性能试验方法标准》 | GB∕T 50082-2009《普通混凝土长期性能和耐久性能试验方法标准》 | C15P8 | 0.8 | 0.8 | NULL | NULL | 120
41 | 12 | NULL | GB∕T 50082-2009 |  | GB∕T 50082-2009《普通混凝土长期性能和耐久性能试验方法标准》 | GB∕T 50082-2009《普通混凝土长期性能和耐久性能试验方法标准》 | C20P8 | 0.8 | 0.8 | NULL | NULL | 120
42 | 13 | NULL | GB∕T 50082-2009 |  | GB∕T 50082-2009《普通混凝土长期性能和耐久性能试验方法标准》 | GB∕T 50082-2009《普通混凝土长期性能和耐久性能试验方法标准》 | C25P8 | 0.8 | 0.8 | NULL | NULL | 120
43 | 14 | NULL | GB∕T 50082-2009 |  | GB∕T 50082-2009《普通混凝土长期性能和耐久性能试验方法标准》 | GB∕T 50082-2009《普通混凝土长期性能和耐久性能试验方法标准》 | C30P8 | 0.8 | 0.8 | NULL | NULL | 120
44 | 15 | NULL | GB∕T 50082-2009 |  | GB∕T 50082-2009《普通混凝土长期性能和耐久性能试验方法标准》 | GB∕T 50082-2009《普通混凝土长期性能和耐久性能试验方法标准》 | C35P8 | 0.8 | 0.8 | NULL | NULL | 120
45 | 16 | NULL | GB∕T 50082-2009 |  | GB∕T 50082-2009《普通混凝土长期性能和耐久性能试验方法标准》 | GB∕T 50082-2009《普通混凝土长期性能和耐久性能试验方法标准》 | C40P8 | 0.8 | 0.8 | NULL | NULL | 120
46 | 17 | NULL | GB∕T 50082-2009 |  | GB∕T 50082-2009《普通混凝土长期性能和耐久性能试验方法标准》 | GB∕T 50082-2009《普通混凝土长期性能和耐久性能试验方法标准》 | C45P8 | 0.8 | 0.8 | NULL | NULL | 120
47 | 18 | NULL | GB∕T 50082-2009 |  | GB∕T 50082-2009《普通混凝土长期性能和耐久性能试验方法标准》 | GB∕T 50082-2009《普通混凝土长期性能和耐久性能试验方法标准》 | C50P8 | 0.8 | 0.8 | NULL | NULL | 120
48 | 19 | NULL | GB∕T 50082-2009 |  | GB∕T 50082-2009《普通混凝土长期性能和耐久性能试验方法标准》 | GB∕T 50082-2009《普通混凝土长期性能和耐久性能试验方法标准》 | C40P12 | 1.2 | 1.2 | NULL | NULL | 120
49 | 20 | NULL | GB∕T 50082-2009 |  | GB∕T 50082-2009《普通混凝土长期性能和耐久性能试验方法标准》 | GB∕T 50082-2009《普通混凝土长期性能和耐久性能试验方法标准》 | C45P12 | 1.2 | 1.2 | NULL | NULL | 120
50 | 21 | NULL | GB∕T 50082-2009 |  | GB∕T 50082-2009《普通混凝土长期性能和耐久性能试验方法标准》 | GB∕T 50082-2009《普通混凝土长期性能和耐久性能试验方法标准》 | C55P6 | 0.6 | 0.6 | NULL | NULL | 120
51 | 22 | NULL | GB∕T 50082-2009 |  | GB∕T 50082-2009《普通混凝土长期性能和耐久性能试验方法标准》 | GB∕T 50082-2009《普通混凝土长期性能和耐久性能试验方法标准》 | C55P8 | 0.8 | 0.8 | NULL | NULL | 120
52 | 23 | NULL | GB∕T 50082-2009 |  | GB∕T 50082-2009《普通混凝土长期性能和耐久性能试验方法标准》 | GB∕T 50082-2009《普通混凝土长期性能和耐久性能试验方法标准》 | C55P10 | 1 | 1 | NULL | NULL | 120
53 | 24 | NULL | GB∕T 50082-2009 |  | GB∕T 50082-2009《普通混凝土长期性能和耐久性能试验方法标准》 | GB∕T 50082-2009《普通混凝土长期性能和耐久性能试验方法标准》 | C55P12 | 1.2 | 1.2 | NULL | NULL | 120
54 | 25 | NULL | GB∕T 50082-2009 |  | GB∕T 50082-2009《普通混凝土长期性能和耐久性能试验方法标准》 | GB∕T 50082-2009《普通混凝土长期性能和耐久性能试验方法标准》 | C60P6 | 0.6 | 0.6 | NULL | NULL | 120
55 | 26 | NULL | GB∕T 50082-2009 |  | GB∕T 50082-2009《普通混凝土长期性能和耐久性能试验方法标准》 | GB∕T 50082-2009《普通混凝土长期性能和耐久性能试验方法标准》 | C60P8 | 0.8 | 0.8 | NULL | NULL | 120
56 | 27 | NULL | GB∕T 50082-2009 |  | GB∕T 50082-2009《普通混凝土长期性能和耐久性能试验方法标准》 | GB∕T 50082-2009《普通混凝土长期性能和耐久性能试验方法标准》 | C60P10 | 1 | 1 | NULL | NULL | 120
57 | 28 | NULL | GB∕T 50082-2009 |  | GB∕T 50082-2009《普通混凝土长期性能和耐久性能试验方法标准》 | GB∕T 50082-2009《普通混凝土长期性能和耐久性能试验方法标准》 | C60P12 | 1.2 | 1.2 | NULL | NULL | 120
58 | 31 | NULL | GB∕T 50082-2009 |  | GB∕T 50082-2009《普通混凝土长期性能和耐久性能试验方法标准》 | GB∕T 50082-2009《普通混凝土长期性能和耐久性能试验方法标准》 | C30P10 | 1 | 1 | NULL | NULL | 120
59 | 33 | NULL | GB∕T 50082-2009 |  | GB∕T 50082-2009《普通混凝土长期性能和耐久性能试验方法标准》 | GB∕T 50082-2009《普通混凝土长期性能和耐久性能试验方法标准》 | C40P10 | 1 | 1 | NULL | NULL | 120
60 | 20 | NULL | GB∕T 50082-2009 |  | GB∕T 50082-2009《普通混凝土长期性能和耐久性能试验方法标准》 | GB∕T 50082-2009《普通混凝土长期性能和耐久性能试验方法标准》 | C45P10 | 1 | 1 | NULL | NULL | 120
61 | 21 |  | GB∕T 50082-2009 |  | GB∕T 50082-2009《普通混凝土长期性能和耐久性能试验方法标准》 | GB∕T 50082-2009《普通混凝土长期性能和耐久性能试验方法标准》 | C10P4 | 0.4 | 0.4 |  |  | 120
62 | 22 |  | GB∕T 50082-2009 |  | GB∕T 50082-2009《普通混凝土长期性能和耐久性能试验方法标准》 | GB∕T 50082-2009《普通混凝土长期性能和耐久性能试验方法标准》 | C15P4 | 0.4 | 0.4 |  |  | 120
63 | 23 |  | GB∕T 50082-2009 |  | GB∕T 50082-2009《普通混凝土长期性能和耐久性能试验方法标准》 | GB∕T 50082-2009《普通混凝土长期性能和耐久性能试验方法标准》 | C20P4 | 0.4 | 0.4 |  |  | 120
64 | 24 |  | GB∕T 50082-2009 |  | GB∕T 50082-2009《普通混凝土长期性能和耐久性能试验方法标准》 | GB∕T 50082-2009《普通混凝土长期性能和耐久性能试验方法标准》 | C25P4 | 0.4 | 0.4 |  |  | 120
65 | 25 |  | GB∕T 50082-2009 |  | GB∕T 50082-2009《普通混凝土长期性能和耐久性能试验方法标准》 | GB∕T 50082-2009《普通混凝土长期性能和耐久性能试验方法标准》 | C30P4 | 0.4 | 0.4 |  |  | 120